## Hoja1
Acero AISI P20
Modulo de Elasticidad ( GPa) |  | 205
Maquinabilidad ( % )
Calor especifico J/( g °C )
Densidad ( g/cm³ ) |  | 7.85
Conductividad térmica W/(m K) |  | 29
Coeficiente de poisson |  | 0.27
Composición química
|  | Min (%) | Max (%)
Carbono ( C ) |  | _ | 0.35
Silicio ( Si) |  | _ | 0.4
Manganeso ( Mn ) |  | _ | 1
Cromo ( Cr ) |  | _ | 1.7
Molibdeno( Mo ) |  | _ | 0.4
Características después del Tratamiento térmico
| Tratamiento | 1 | 2 | 3
Dureza ( Brinell ) | Temple | 285 | 420 | 514
Limite de Elástico (Kg/mm²) | Temple | 91 | 139 | 152
Resistencia a la tracción (Kg/mm²) | Temple | 101 | 157 | 184
Elongación/ 50 mm/ 2 in/ ( % ) | Temple | 18 | 12 | 12
Reducción de área ( % ) | Temple | 59 | 47 | 40