## Hoja1
Acero SAE- AISI 01
Tipo de acero |  | Acero para trabajos en frio de temple en aceite
Modulo de Elasticidad ( GPa) |  | 210
Maquinabilidad ( % ) |  | 22.5
Calor especifico J/( g °C )
Densidad ( g/cm³ ) |  | 7.83
Conductividad térmica W/(m K) |  | 34.5
Coeficiente de poisson
Composición química
|  | Min (%) | Max (%)
Carbono ( C ) |  | _ | 0.95
Manganeso ( Mn ) |  | _ | 1.1
Vanadio (V ) |  | _ | 0.1
Wolframio ( W ) |  | _ | 0.5
Silicio (Si) |  | _ | 0.3
Características después del Tratamiento térmico
| Tratamiento | 1 | 2 | 3 | 4
Dureza ( Brinell ) | Temple | 255 | 330 | 428 | 556
Limite de Elástico (Kg/mm²) | Temple | 72 | 100 | 133 | 176
Resistencia a la tracción (Kg/mm²) | Temple | 85 | 115 | 150 | 194