## Hoja1
Acero AISI D3
Tipo de acero |  | Acero para trabajos en frio Temple
Modulo de Elasticidad ( GPa) |  | 210
Maquinabilidad ( % ) |  | 25
Calor especifico J/( g °C )
Densidad ( g/cm³ ) |  | 7.86
Conductividad térmica W/(m K) |  | 20
Coeficiente de poisson |  | 0.27
Tratamientos térmicos
Características después del Tratamiento térmico
| Tratamiento | 1 | 2 | 3 | 4
Dureza ( Brinell ) |  | 698 | 656 | 555 | 477
Limite de Elástico (Kg/mm²) |  | 224 | 204 | 180 | 156
Resistencia a la tracción (Kg/mm²) |  | 304 | 294 | 261 | 228