## Hoja1
Acero AISI S1
Tipo de acero |  | Acero para trabajos en frio Resistente al impacto
Modulo de Elasticidad ( GPa) |  | 210
Maquinabilidad ( % )
Calor especifico J/( g °C )
Densidad ( g/cm³ ) |  | 7.83
Conductividad térmica W/(m K) |  | 25
Coeficiente de poisson |  | 0.27
Composición química
|  | Min (%) | Max (%)
Carbono ( C ) |  | _ | 0.5
Silicio ( Si) |  | _ | 0.9
Manganeso ( Mn ) |  | _ | 0.3
Fosforo ( P ) |  | _ | 0.015
Azufre ( S ) |  | _ | 0.005
Cromo ( Cr ) |  | _ | 1
Vanadio ( V ) |  | _ | 0.2
Wolframio ( W ) |  | _ | 2
Características después del Tratamiento térmico
| Tratamiento | 1 | 2
Dureza ( Brinell ) |  | 428 | 578
Limite de Elástico (Kg/mm²) |  | 164 | 225
Resistencia a la tracción (Kg/mm²) |  | 145 | 186
Elongación/ 50 mm/ 2 in/ ( % ) |  | 50 | 40
Reducción de área ( % ) |  | 10 | 8