## Hoja1
Acero AISI H13
Tipo de acero |  | Acero para trabajos en caliente
Modulo de Elasticidad ( GPa) |  | 194
Maquinabilidad ( % )
Calor especifico J/( g °C ) |  | 0.46
Densidad ( g/cm³ ) |  | 7.83
Conductividad térmica W/(m K) |  | 24.6
Coeficiente de poisson |  | 0.27
Composición química
|  | Min (%) | Max (%)
Carbono ( C ) |  | _ | 0.39
Silicio ( Si) |  | _ | 1.1
Manganeso ( Mn ) |  | _ | 0.4
Cromo ( Cr ) |  | _ | 5.2
Molibdeno( Mo ) |  | _ | 1.3
Vanadio ( V ) |  | _ | 1
Características después del Tratamiento térmico
| Tratamiento | 1 | 2
Dureza ( Brinell ) | Temple | 422 | 513
Limite de Elástico (Kg/mm²) | Temple | 130 | 155
Resistencia a la tracción (Kg/mm²) | Temple | 145 | 185