## Hoja1
Acero AISI SAE 4340
Tipo de acero | Aceros al Cr-Ni-Mo
Dureza ( Brinell ) | Calibrado | 240
Limite de Elástico (Kg/mm²) | Calibrado | 65
Resistencia a la tracción (Kg/mm²) | Calibrado | 80
Elongación/ 50 mm/ 2 in/ ( % ) | Calibrado | 10
Reducción de área ( % ) | Calibrado | 30
Modulo de Elasticidad ( GPa) | 192
Maquinabilidad ( % ) | 50
Calor especifico J/( Kg °C ) | 0.475
Densidad ( g/cm³ ) | 7.85
Conductividad térmica W/(m K) | 44.5
Coeficiente de poisson | 0.29
Composición química
| Min (%) | Max (%)
Carbono ( C ) | 0.38 | 0.43
Manganeso ( Mn ) | 0.6 | 0.8
Fosforo ( P ) | 0 | 0.035
Azufre ( S ) | 0 | 0.04
Silicio (Si) | 0.2 | 0.35
Cromo(Cr) | 0.7 | 0.9
Niquel(Ni) | 1.65 | 2
Molibdeno (Mo) | 0.2 | 0.3
Características después del Tratamiento térmico
Dureza (brinell ) |  | 210
302
Limite elástico (Kg/mm²) |  | 45
80
Resistencia a la tracción (Kg/mm²) |  | 70
100
Elongación/ 50 mm/ 2 in/ ( % ) |  | 20
19
Reducción de área ( % ) |  | 50
45