## Hoja1
Acero AISI SAE 5160
Tipo de acero | Aceros al Cr
Dureza ( Brinell ) | Laminado en caliente | 300
Limite de Elástico (Kg/mm²) | Laminado en caliente | 54
Resistencia a la tracción (Kg/mm²) | Laminado en caliente | 97
Elongación/ 50 mm/ 2 in/ ( % ) | Laminado en caliente | 18
Reducción de área ( % ) | Laminado en caliente | 45
Modulo de Elasticidad ( GPa) | 205
Maquinabilidad ( % ) | 55
Calor especifico J/( Kg °C ) | 0.475
Densidad ( g/cm³ ) | 7.85
Conductividad térmica W/(m K) | 46.6
Coeficiente de poisson | 0.29
Composición química
| Min (%) | Max (%)
Carbono ( C ) | 0.56 | 0.64
Manganeso ( Mn ) | 0.75 | 1
Fosforo ( P ) |  | 0.035
Azufre ( S ) |  | 0.04
Silicio (Si) | 0.15 | 0.3
Cromo(Cr) | 0.7 | 0.9
Características después del Tratamiento térmico
Dureza (brinell ) |  | 255
425
Limite elástico (Kg/mm²) |  | 28
104
Resistencia a la tracción (Kg/mm²) |  | 73
117
Elongación/ 50 mm/ 2 in/ ( % ) |  | 17
12
Reducción de área ( % ) |  | 30
47