## Hoja1
Acero AISI SAE 8615
Tipo de acero | Acero Al Cr-Ni-Mo
Dureza ( Brinell ) | Laminado en caliente | 215
| Calibrado | 180
Limite de Elástico (Kg/mm²) | Laminado en caliente | 35
| Calibrado | 30
Resistencia a la tracción (Kg/mm²) | Laminado en caliente | 65
| Calibrado | 55
Elongación/ 50 mm/ 2 in/ ( % ) | Laminado en caliente | 20
| Calibrado | 28
Reducción de área ( % ) | Laminado en caliente | 40
| Calibrado | 50
Modulo de Elasticidad (GPa) | 205
Maquinabilidad ( % ) | 70
Calor especifico J/( Kg °C ) | 0.475
Densidad ( g/cm³ ) | 7.85
Conductividad térmica W/(m K) | 46.6
Coeficiente de poisson | 0.29
Composición química
| Min (%) | Max (%)
Carbono ( C ) | 0.13 | 0.18
Manganeso ( Mn ) | 0.7 | 0.9
Fosforo ( P ) |  | 0.035
Azufre ( S ) |  | 0.04
Silicio (Si) | 0.2 | 0.35
Cromo (Cr) | 0.4 | 0.6
Niquel(Ni) | 0.4 | 0.7
Molibdeno (Mo) | 0.15 | 0.25
Características después del Tratamiento térmico
Dureza (brinell ) |  | *
Limite elástico (Kg/mm²) |  | 60
Resistencia a la tracción (Kg/mm²) |  | 92
Elongación/ 50 mm/ 2 in/ ( % ) |  | 11
Reducción de área ( % ) |  | 35