## Hoja1
Acero AISI SAE 1010
Tipo de acero | Aceros de bajo carbón
Dureza ( Brinell ) | Laminado en caliente | 130
| Calibrado | 200
Limite de Elástico (Kg/mm²) | Laminado en caliente | 25
| Calibrado | 35
Resistencia a la tracción (Kg/mm²) | Laminado en caliente | 40
| Calibrado | 50
Elongación/ 50 mm/ 2 in/ ( % ) | Laminado en caliente | 25
| Calibrado | 15
Reducción de área ( % ) | Laminado en caliente | 40
| Calibrado | 30
Modulo de Elasticidad ( GPa) | 200
Maquinabilidad ( % ) | 55
Calor especifico J/( g °C ) | 0.448
Densidad ( g/cm³ ) | 7.87
Conductividad térmica W/(m K) | 49.8
Coeficiente de poisson | 0.3
Composición química
| Min (%) | Max (%)
Carbono ( C ) | 0.08 | 0.13
Manganeso ( Mn ) | 0.3 | 0.6
Fosforo ( P ) | 0 | 0.04
Azufre ( S ) | 0 | 0.5
Características después del Tratamiento térmico
Dureza (Brinell ) |  | 40-60
Limite elástico (Kg/mm²) |  | 40
Resistencia a la tracción (Kg/mm²) |  | 60
Elongación/ 50 mm/ 2 in/ ( % ) |  | 20
Reducción de área ( % ) |  | 40