## Hoja1
Acero AISI SAE 1016
Tipo de acero | Acero al carbono
Dureza ( Brinell ) | Laminado en caliente | 160
| Calibrado | 240
Limite de Elástico (Kg/mm²) | Laminado en caliente | 20
| Calibrado | 35
Resistencia a la tracción (Kg/mm²) | Laminado en caliente | 40
| Calibrado | 42
Elongación/ 50 mm/ 2 in/ ( % ) | Laminado en caliente | 25
| Calibrado | 18
Reducción de área ( % ) | Laminado en caliente | 50
| Calibrado | 40
Modulo de Elasticidad ( GPa) | 200
Maquinabilidad ( % ) | 70
Calor especifico J/( g °C ) | 0.481
Densidad ( g/cm³ ) | 7.87
Conductividad térmica W/(m K) | 57.9
Coeficiente de poisson | 0.3
Composición química
| Min (%) | Max (%)
Carbono ( C ) | 0.1 | 0.15
Manganeso ( Mn ) | 0.6 | 0.9
Fosforo ( P ) | 0 | 0.04
Azufre ( S ) | 0 | 0.05
Silicio (Si) | 0.2 | 0.35