## Hoja1
Acero AISI SAE 1045
Tipo de acero | Aceros al carbón
Dureza ( Brinell ) | Laminado en caliente | 240
| Calibrado | 260
Limite de Elástico (Kg/mm²) | Laminado en caliente | 35
| Calibrado | 52
Resistencia a la tracción (Kg/mm²) | Laminado en caliente | 60
| Calibrado | 62
Elongación/ 50 mm/ 2 in/ ( % ) | Laminado en caliente | 18
| Calibrado | 25
Reducción de área ( % ) | Laminado en caliente | 40
| Calibrado | 35
Modulo de Elasticidad ( GPa) | 200
Maquinabilidad ( % ) | 55
Calor especifico J/( g °C ) | 0.486
Densidad ( g/cm³ ) | 7.87
Conductividad térmica W/(m K) | 52
Coeficiente de poisson | 0.3
Composición química
| Min (%) | Max (%)
Carbono ( C ) | 0.43 | 0.5
Manganeso ( Mn ) | 0.6 | 0.9
Fosforo ( P ) | 0 | 0.04
Azufre ( S ) | 0 | 0.05
Silicio (Si) | 0.2 | 0.4
Características después del Tratamiento térmico
Dureza (brinell ) |  | 230
220
265
Limite elástico (Kg/mm²) |  | 34
32
54
Resistencia a la tracción (Kg/mm²) |  | 58
56
90
Elongación/ 50 mm/ 2 in/ ( % ) |  | 14
25
16
Reducción de área ( % ) |  | 40
55
40