## Hoja1
Acero AISI SAE 1108
Tipo de acero | Acero de Alta Maquinabilidad
Dureza ( Brinell ) | Laminado en caliente | 150
| Calibrado | 220
Limite de Elástico (Kg/mm²) | Laminado en caliente | 19
| Calibrado | 33
Resistencia a la tracción (Kg/mm²) | Laminado en caliente | 35
| Calibrado | 39
Elongación/ 50 mm/ 2 in/ ( % ) | Laminado en caliente | 30
| Calibrado | 20
Reducción de área ( % ) | Laminado en caliente | 50
| Calibrado | 40
Modulo de Elasticidad ( GPa) | 205
Maquinabilidad ( % ) | 80
Calor especifico (J/g-°C) | 0.472
Densidad ( g/cm³ ) | 7.85
Conductividad térmica W/(m K) | 49.8
Coeficiente de poisson | 0.29
Composición química
| Min (%) | Max (%)
Carbono ( C ) | 0.08 | 0.13
Manganeso ( Mn ) | 0.5 | 0.8
Fosforo ( P ) | 0 | 0.08
Azufre ( S ) | 0.08 | 0.13
Silicio (Si) | 0 | 0.1