## Hoja1
Acero AISI SAE 1212
Tipo de acero | Acero de Alta Maquinabilidad
|  | Min | Max
Dureza ( Brinell ) | Laminado en caliente | 121 | 150
| Calibrado | 137 | 167
Limite de Elástico (Kg/mm²) | Laminado en caliente | 23 | 24
| Calibrado | 42 | 45
Resistencia a la tracción (Kg/mm²) | Laminado en caliente | 40 | 42
| Calibrado | 52 | 55
Elongación/ 50 mm/ 2 in/ ( % ) | Laminado en caliente | 24 | 25
| Calibrado | 10 | 18
Reducción de área ( % ) | Laminado en caliente | 45 | 47
| Calibrado | 35 | 40
Modulo de Elasticidad ( GPa) | 200
Maquinabilidad ( % ) | 100
Calor especifico (J/g-°C) | 0.472
Densidad ( g/cm³ ) | 7.87
Conductividad térmica W/(m K) | 51.9
Coeficiente de poisson | 0.29
Composición química
| Min (%) | Max (%)
Carbono ( C ) | 0 | 0.13
Manganeso ( Mn ) | 0.7 | 1
Fosforo ( P ) | 0.07 | 0.12
Azufre ( S ) | 0.16 | 0.23
Silicio (Si) | 0 | 0.1