## Hoja1
Acero AISI SAE 12L14
Tipo de acero | Acero refosforado al plomo
Dureza ( Brinell ) | Laminado en caliente | 121
| Calibrado | 163
Limite de Elástico (Kg/mm²) | Laminado en caliente | 24
| Calibrado | 42
Resistencia a la tracción (Kg/mm²) | Laminado en caliente | 40
| Calibrado | 55
Elongación/ 50 mm/ 2 in/ ( % ) | Laminado en caliente | 22
| Calibrado | 10
Reducción de área ( % ) | Laminado en caliente | 45
| Calibrado | 35
Modulo de Elasticidad ( GPa) | 200
Maquinabilidad ( % ) | 160
Calor especifico (J/g-°C) | 0.472
Densidad ( g/cm³ ) | 7.87
Conductividad térmica W/(m K) | 51.9
Coeficiente de poisson | 0.29
Composición química
| Min (%) | Max (%)
Carbono ( C ) |  | 0.15
Manganeso ( Mn ) | 0.85 | 1.15
Fosforo ( P ) | 0.04 | 0.09
Azufre ( S ) | 0.26 | 0.35
Plomo (Pb) | 0.15 | 0.35