## Hoja1
SAE AISI 316
Tipo de acero | Aceros inoxidable Austenico AL Cr-Ni-Mo
Temperatura
Dureza ( Brinell ) |  | 143
Limite de Elástico (Kg/mm²) |  | 25
21
18
16
15
14
13
12
Resistencia a la tracción (Kg/mm²) |  | 56
53
51
51
49
46
35
19
8
4
3
Elongación/ 50 mm/ 2 in/ ( % ) |  | 65
53
49
47
47
44
43
42
67
60
75
Reducción de área ( % ) |  | 77
77
75
69
69
63
58
55
60
47
55
Modulo de Elasticidad ( Kg/mm²) | 193
Maquinabilidad ( % )
Calor especifico J/( g °C) | 0.5
Densidad ( g/cm³ ) | 8
Conductividad térmica W/(m K) | 16.3
Coeficiente de poisson
Composición química
| Min (%) | Max (%)
Carbono ( C ) |  | 0.08
Manganeso ( Mn ) |  | 2
Fosforo ( P ) |  | 0.045
Azufre ( S ) |  | 0.03
Silicio (Si) |  | 1
Cromo(Cr) | 16 | 18
Niquel(Ni) | 10 | 14
Molibdeno (Mo) | 2 | 3