## Hoja1
Acero AISI SAE 410
Tipo de acero
|  | Min | Max
Dureza ( Brinell ) | Calibrado | 170 | 215
Limite de Elástico (Kg/mm²) | Calibrado |  | 45
Resistencia a la tracción (Kg/mm²) | Calibrado | 52 | 75
Elongación/ 50 mm/ 2 in/ ( % ) | Calibrado |  | 20
Reducción de área ( % ) | Calibrado |  | 55
Modulo de Elasticidad ( GPa) | 200
Maquinabilidad ( % )
Calor especifico (J/g-°C) | 0.46
Densidad ( g/cm³ ) | 7.8
Conductividad térmica W/(m K) | 24.9
Coeficiente de poisson
Composición química
| Min (%) | Max (%)
Carbono ( C ) | 0 | 0.13
Manganeso ( Mn ) | 0.7 | 1
Fosforo ( P ) | 0.07 | 0.12
Azufre ( S ) | 0.16 | 0.23
Silicio (Si) | 0 | 0.1
Características después del Tratamiento térmico
|  | Min | Max
Dureza ( Brinell ) |  | 155 | 180
|  | 262 | 285
Limite de Elástico (Kg/mm²) |  | 30 | 30
|  | 50 | 50
Resistencia a la tracción (Kg/mm²) |  | 45 | 60
|  | 65 | 80
Elongación/ 50 mm/ 2 in/ ( % ) |  |  | 25
13
Reducción de área ( % ) |  |  | 65
50