## Hoja1
Hierro Gris/ FC300
Estructura | Perlítico
| Min | Max
Dureza ( Brinell ) | 179 | 285
Limite de Elástico (Kg/mm²)
Resistencia a la tracción (Kg/mm²) | 16.3 | 27.5
Elongación/ 50 mm/ 2 in/ ( % )
Reducción de área ( % )
Modulo de Elasticidad ( GPa) | 78 | 83
Maquinabilidad ( % )
Calor especifico J/( g °C )
Densidad ( g/cm³ ) | 7.1
Conductividad térmica W/(m K) | 44 | 47
Coeficiente de poisson | 0.26
Composición química
| Min (%) | Max (%)
Carbono ( C ) | 2.8 | 3.7
Manganeso ( Mn ) | 0.4 | 0.8
Fosforo ( P ) | _ | 0.1
Azufre ( S ) | _ | 0.2
Silicio (Si) | 2.3 | 2.7