## Hoja1
Hierro Nodular / FE 40015
Estructura | Ferriticos
| Min | Max
Dureza ( Brinell ) | 121 | 207
Limite de Elástico (Kg/mm²) | 23
Resistencia a la tracción (Kg/mm²) | 40.8
Elongación/ 50 mm/ 2 in/ ( % ) | 15
Reducción de área ( % )
Modulo de Elasticidad ( GPa) | 169
Maquinabilidad ( % )
Calor especifico J/( g °C )
Densidad ( g/cm³ )
Conductividad térmica W/(m K) | 36 | 37
Coeficiente de poisson
Composición química
| Min (%) | Max (%)
Carbono ( C ) | 3.2 | 4
Manganeso ( Mn ) | _ | 0.5
Fosforo ( P ) | _ | 0.15
Azufre ( S ) |  | 0.03
Silicio (Si) | 2.4 | 3.1