## Hoja1
Hierro Nodular / FE 55006
Estructura | Perlitico
| Min | Max
Dureza ( Brinell ) | 187 | 269
Limite de Elástico (Kg/mm²) | 39
Resistencia a la tracción (Kg/mm²) | 56
Elongación/ 50 mm/ 2 in/ ( % ) | 6
Reducción de área ( % )
Modulo de Elasticidad ( GPa) | 152
Maquinabilidad ( % )
Calor especifico J/( g °C )
Densidad ( g/cm³ )
Conductividad térmica W/(m K) | 34 | 35
Coeficiente de poisson
Composición química
| Min (%) | Max (%)
Carbono ( C ) | 3.2 | 4
Manganeso ( Mn ) |  | 0.5
Fosforo ( P ) |  | 0.15
Azufre ( S ) |  | 0.03
Silicio (Si) | 2.4 | 3.1